## Foglio1
degassare l'acqua prma di iniziare, fare tre o quattro pesate del picnometro con acqua svuotandolo e riempiendolo e fare la media
(picnometro + pezzetto)- (picnometro con acqua) - (pezzetto infiltrato)
weight | [7 empty] | Pesate picnometro con H2O
| Picnometer | sample | Stem (g) | StemH2O (g) | Picnometer+StemH2O (g) | Stem volume (cm3) | Porosity % | 42.306
| 42.30567 | P C1 | 0.3211 | 0.336 | 42.3063 | 0.3353667 | 4.442898 | 42.3054
|  | P C2 | 0.3854 | 0.4056 | 42.3167 | 0.3945667 | 5.11954 | 42.3056
|  | P C3 | 0.3509 | 0.3667 | 42.3101 | 0.3622667 | 4.361428
|  | P C4 | 0.3113 | 0.3257 | 42.3127 | 0.3186667 | 4.518828
|  | P C5 | 0.324 | 0.3336 | 42.3108 | 0.3284667 | 2.922671
|  | P C6 | 0.2676 | 0.2766 | 42.3076 | 0.2746667 | 3.276699
|  | P C7 | 0.3504 | 0.3679 | 42.313 | 0.3605667 | 4.853471
|  | P C8 | 0.362 | 0.3771 | 42.3113 | 0.3714667 | 4.064968
|  | P T1 | 0.6582 | 0.7153 | 42.31 | 0.7109667 | 8.031319
|  | P T2 | 0.6145 | 0.6592 | 42.3107 | 0.6541667 | 6.833121
|  | P T3 | 0.5488 | 0.5891 | 42.3021 | 0.5926667 | 6.799775
|  | P T4 | 0.5728 | 0.6076 | 42.3037 | 0.6095667 | 5.708974
|  | P T5 | 0.5446 | 0.5754 | 42.3035 | 0.5775667 | 5.332718
|  | P T6 | 0.5967 | 0.6435 | 42.3108 | 0.6383667 | 7.33121
|  | P T7 | 0.5228 | 0.565 | 42.3074 | 0.5632667 | 7.492011
|  | P T8 | 0.6137 | 0.6704 | 42.2915 | 0.6845667 | 8.282612
|  | Nr C1 | 0.417 | 0.4336 | 42.3142 | 0.4250667 | 3.90527
|  | Nr C2 | 0.3694 | 0.3807 | 42.3097 | 0.3766667 | 3
|  | Nr C3 | 0.3669 | 0.3774 | 42.3126 | 0.3704667 | 2.834263
|  | Nr C4 | 0.4218 | 0.4373 | 42.3091 | 0.4338667 | 3.572526
|  | Nr C5 | 0.3685 | 0.3794 | 42.3066 | 0.3784667 | 2.880042
|  | Nr C6 | 0.3908 | 0.4019 | 42.3102 | 0.3973667 | 2.79339
|  | Nr C7 | 0.4155 | 0.4237 | 42.3023 | 0.4270667 | 1.920075
|  | Nr C8 | 0.4142 | 0.4282 | 42.3031 | 0.4307667 | 3.250019
|  | Nr T1 | 0.5555 | 0.5612 | 42.3108 | 0.5560667 | 1.025057
|  | Nr T2 | 0.4931 | 0.5057 | 42.304 | 0.5073667 | 2.483411
|  | Nr T3 | 0.5313 | 0.5586 | 42.3048 | 0.5594667 | 4.879647
|  | Nr T4 | 0.7074 | 0.7426 | 42.3052 | 0.7430667 | 4.737125
|  | Nr T5 | 0.5158 | 0.5399 | 42.3044 | 0.5411667 | 4.453342
|  | Nr T6 | 0.5304 | 0.5583 | 42.3026 | 0.5613667 | 4.970014
|  | Nr T7 | 0.5244 | 0.5421 | 42.3069 | 0.5408667 | 3.272526
|  | Nr T8 | 0.5229 | 0.5262 | 42.2985 | 0.5333667 | 0.6187113