## Hoja1
Sustrato |  |  | Electrolito |  |  |  | Condiciones de anodización |  |  |  | Caracterizacion |  |  |  | Morfología |  |  |  | Tratamiento térmico |  |  | Fotocatalisis heterogenea |  | Observaciones | Nomenclatura
Tamaño [cm] | Geometría | Preparacion superficial | M. organico | % v/v de agua | C FNH4 [M] | Aditivo | Voltaje [V] | Tiempo [h] | Agitación | Temperatura [ºC] | SEM superior | SEM lateral | DRX | Ban gap | D. interno[nm] | Espesor de pared [nm] | Largo[nm] | Presencia de pelos | Rampa [ºC/s] | Temperatura [ºC] | Tiempo [h] | UV | Visible |  | Probeta
2*1 | Plana | Pulido | Etilenglicol (v) | 0.5 | 0.2 | - | 45 | 1 | No | ambiente | Sí | No | No | No | 82 | - | - | Sí |  |  |  | No | No |  | E-0,5%H2O-0,2F-45V-1h-P
2*1 | Plana | Pulido | Etilenglicol (v) | 2 | 0.2 | - | 45 | 1 | No | ambiente | Sí | No | No | No | 72 | - | - | Sí |  |  |  | No | No |  | E-2%H2O-0,2F-45V-1h-P
2*1 | Plana | Pulido | Etilenglicol (v) | 3.5 | 0.2 | - | 45 | 1 | No | 50 | Sí | No | No | No | 77 | - | - | Sí |  |  |  | No | No |  | E-3,5%H2O-0,2F-45V-1h-P
2*1 | Plana | Pulido | Etilenglicol (v) | 1.5 | 0.2 | 1,5 M Ac. Lactico | 45 | 1 | No | ambiente | Sí | No | No | No | 65 | - | - | Sí |  |  |  | No | No |  | E-1,5%H2O-0,2F-1,5MAc.L-45V-1h-P
2*1 | Plana | Pulido | Etilenglicol (v) | 3.5 | 0.2 | 1,5 M Ac. Lactico | 45 | 1 | No | ambiente | Sí | No | No | No | 76 | - | - | Sí |  |  |  | No | No
2*1 | Plana | Pulido | Etilenglicol (v) | 3.5 | 0.2 | 1,5 M Ac.Lactico | 90 | 0,166 (10min) | No | ambiente | Sí | No | No | No | 90 | - | - | Si |  |  |  | No | No
2*1 | Plana | Pulido | Etilenglicol (v) | 3.5 | 0.2 | 1,5 M Ac. Lactico | 150 | 0,0055 (20s) | No | ambiente | Sí | No | No | No | 39 | - | - | Sí |  |  |  | No | No
2*1 | Plana | Pulido | Etilenglicol (v) | 3.5 | 0.2 | 1,5 M Ac. Lactico | 150 | 0,0111 (40s) | No | ambiente | Sí | No | No | No | 34 | - | - | Sí |  |  |  | No | No
2*1 | Plana | Desb500 | Glicerol | 50 | 0.27 | - | 40 | 2 | No | ambiente | Si | No | No | No | - | - | - | - |  |  |  | - | - | No hay nanotubos
2*1 | Plana | Desb500 | Glicerol | 50 | 0.27 | - | 20 | 2 | No | ambiente | Sí | No | Si | Sí | 72 |  |  | No |  |  |  | No | No
2*1 | Plana | Decapado | Glicerol | 50 | 0.27 | - | 40 | 2 | No | ambiente | Sí | No | Si | No | - | - | - | - |  |  |  | - | - | No hay nanotubos
2*1 | Plana | Decapado | Glicerol | 50 | 0.27 | - | 20 | 2 | No | ambiente | Sí | Si | Si | Si | 61 ± 7 | 5 ± 1 | 1,760 ± 62 | No | 10 | 450 | 2 | Si | No
2*1 | Plana | Desengrasado | Glicerol | 50 | 0.27 | - | 40 | 2 | No | ambiente | Sí | No | No | No | - | - | - | - |  |  |  | - | - | No hay nanotubos
2*1 | Plana | Desengrasado | Glicerol | 50 | 0.27 | - | 20 | 2 | No | ambiente | Sí | No | Si | Si | 68 ± 11 |  |  | No |  |  |  | No | No
2*1 | Plana | Pulido | Glicerol | 50 | 0.27 | - | 40 | 1 | No | ambiente | Sí | No | No | No | - | - | - | - |  |  |  | - | - | No hay nanotubos
2*1 | Plana | Pulido | Glicerol | 50 | 0.27 | - | 20 | 1 | No | ambiente | Sí | No | Si | Si | 74 | [6 empty] | No | No
2*1 | Plana | Pulido | Glicerol | 50 | 0.27 | - | 10 | 2 | No | ambiente | Sí | No | No | No | 33 |  |  | No |  |  |  | No | No | Nanotubos muy tapados
2*1 | Plana | Pulido | Glicerol | 50 | 0.27 | - | 60 | 2 | No | ambiente | Si | No | No | No | - | - | - | - |  |  |  | - | - | No hay nanotubos
2*1 | Plana | Pulido | Glicerol | 50 | 0.27 | - | 50 | 2 | No | ambiente | Sí | No | No | No | - | - | - | - |  |  |  | - | - | No hay nanotubos
2*1 | Plana | Pulido | Glicerol | 50 | 0.27 |  | 40 | 2 | No | ambiente | Sí | No | No | No | - | - | - | - |  |  |  | - | - | No hay nanotubos
2*1 | Plana | Pulido | Glicerol | 50 | 0.27 | - | 30 | 2 | No | ambiente | Sí | No | No | No | - | - | - | - |  |  |  | - | - | No hay nanotubos
2*1 | Plana | Pulido | Glicerol | 50 | 0.27 | - | 20 | 2 | No | ambiente | Sí | No | Si | Si | 79 |  |  | No |  |  |  | No | No | Nanotubos colapsados
2*1 | Plana | Decapado | Glicerol | 50 | 0.15 | - | 40 | 1 | No | ambiente | Sí | No | No | No | - | - | - | - |  |  |  | - | - | No hay nanotubos
2*1 | Plana | Decapado | Glicerol | 50 | 0.15 | - | 40 | 2 | No | ambiente | Sí | No | No | No | - | - | - | - |  |  |  | - | - | No hay nanotubos
2*1 | Plana | Decapado | Glicerol | 50 | 0.15 | - | 60 | 2 | No | ambiente | Sí | No | No | No | - | - | - | - |  |  |  | - | - | No hay nanotubos
2*1 | Plana | Decapado | Glicerol | 50 | 0.15 | - | 80 | 2 | No | ambiente | Sí | Sí | No | No |  |  |  | No |  |  |  | No | No | Nanotubos colapsados y debiles
2*1 | Plana | Decapado | Glicerol | 50 | 0.15 | - | 100 | 2 | No | ambiente | Sí | No | No | No | - | - | - | - |  |  |  | - | - | No hay nanotubos
2*1 | Plana | Decapado | Glicerol | 50 | 0.15 | - | 60 | 1 | No | ambiente | Sí | No | No | No | - | - | - | - |  |  |  | - | - | No hay nanotubos
2*1 | Plana | Decapado | Glicerol | 50 | 0.15 | - | 60 | 4 | No | ambiente | Sí | No | No | No | - | - | - | - |  |  |  | - | - | No hay nanotubos
2*1 | Plana | Decapado | Glicerol | 50 | 0.06 | - | 60 | 4 | No | ambiente | Sí | No | No | No | - | - | - | - |  |  |  | - | - | No hay nanotubos
2*1 | Plana | Decapado | Glicerol | 50 | 0.06 | - | 100 | 2 | No | ambiente | Sí | No | No | No | - | - | - | - |  |  |  | - | - | No hay nanotubos
2*1 | Plana | Decapado | Glicerol | 50 | 0.06 | - | 40 | 4 | No | ambiente | Sí | No | No | No | - | - | - | - |  |  |  | - | - | No hay nanotubos
2*1 | Plana | Decapado | Glicerol | 50 | 0.06 | - | 80 | 2 | No | ambiente | Sí | No | No | No | - | - | - | - |  |  |  | - | - | No hay nanotubos
2*1 | Plana | Decapado | Glicerol | 50 | 0.27 | 1,5M Ac. Láctico | 20 | 1 | No | ambiente | Sí | Sí | No | No | 72 |  |  | No |  |  |  | No | No
2*1 | Plana | Decapado | Glicerol | 50 | 0.06 | - | 20 | 2 | No | ambiente | Sí | Sí | No | No | 68 |  |  | No |  |  |  | No | No
2*1 | Plana | Decapado | Glicerol | 50 | 0.06 | - | 60 | 1 | No | ambiente | Sí | No | No | No | - | - | - | - |  |  |  | - | - | No hay nanotubos
2*1 | Plana | Decapado | Glicerol | 50 | 0.06 | - | 60 | 2 | No | ambiente | Sí | No | No | No | - | - | - | - |  |  |  | - | - | No hay nanotubos
2*1 | Plana | Decapado | Glicerol | 50 | 0.06 | - | 40 | 1 | No | ambiente | Sí | No | No | No | - | - | - | - |  |  |  | - | - | No hay nanotubos
2*1 | Plana | Decapado | Glicerol | 50 | 0.06 | - | 40 | 2 | No | ambiente | Sí | No | No | No | - | - | - | - |  |  |  | - | - | No hay nanotubos
2*1 | Plana | Decapado | Glicerol | 50 | 0.27 | - | 20 | 1 | No | ambiente | Sí | Sí | No | No | 70 |  | 1 | No |  |  |  | No | No
2*1 | Plana | Decapado | Glicerol | 50 | 0.15 | - | 40 | 4 | No | ambiente | Sí | No | No | No | - | - | - | - |  |  |  | - | - | No hay nanotubos
2*1 | Plana | Decapado | Glicerol | 50 | 0.27 | - | 20 | 0.5 | No | ambiente | Sí | Sí | No | No | 70 |  | 0.8 | No |  |  |  | No | No
2*1 | Plana | Decapado | Etilenglicol (N) | 3.5 | 0.27 | - | 40 | 2 | No | ambiente | Sí | Sí | No | No | 82 |  | 5.5 | Sí |  |  |  | No | No
2*1 | Plana | Decapado | Etilenglicol (N) | 3.5 | 0.15 | - | 80 | 0.33 | No | ambiente | Sí | No | No | No | - | - | - | - |  |  |  | - | - | No hay nanotubos
2*1 | Plana | Decapado | Etilenglicol (N) | 3.5 | 0.15 | - | 60 | 2 | No | ambiente | Sí | Sí | No | No | 106 |  | 17 | Sí |  |  |  | No | No | Desprendimiento del recubrimiento
2*1 | Plana | Decapado | Etilenglicol (N) | 3.5 | 0.15 | - | 40 | 2 | No | ambiente | Sí | Sí | No | No | - |  | 2.5 | Sí |  |  |  | No | No | MUY PELUDO, NT tapados
2*1 | Plana | Decapado | Etilenglicol (N) | 3.5 | 0.06 | - | 80 | 2 | No | ambiente | Sí | Sí | No | No | 105 |  | 10 | No |  |  |  | No | No | Desprendimiento del recubrimiento
2*1 | Plana | Decapado | Etilenglicol (N) | 3.5 | 0.06 | - | 60 | 2 | No | ambiente | Sí | Sí | No | No | 72 |  | 10 | No |  |  |  | No | No
2*1 | Plana | Decapado | Etilenglicol (N) | 3.5 | 0.06 | - | 40 | 2 | No | ambiente | Sí | Sí | No | No | 48 |  | 4 | No |  |  |  | No | No
2*1 | Plana | Pulido | Etilenglicol (N) | 3.5 | 0.06 | - | 40 | 2 | Sí | ambiente | Sí | No | No | No |  |  |  | Sí |  |  |  | No | No | Los pelos son mas como NT aplastados
2*1 | Plana | Pulido | Etilenglicol (N) | 3.5 | 0.06 | - | 40 | 2 | No | ambiente | Sí | No | No | No |  |  |  | No |  |  |  | No | No | Presenta 2 zonas, NT destapados y tapados con una capa rara
2*1 | Plana | Pulido | Etilenglicol (N) | 3.5 | 0.06 |  | 60 | 2 | Sí | ambiente | Sí | No | No | No |  |  |  | No |  |  |  | No | No | Posee una capa porosa sobre los NT
2*1 | Plana | Pulido | Etilenglicol (N) | 3.5 | 0.06 | - | 60 | 2 | No | ambiente | Sí | No | No | No
2*1 | Plana |  | Etilenglicol (N)
2*1 | Plana |  | Etilenglicol (N)
| Plana | Decapado | Glicerol | 50 | 0.15 | - | 20 | 2 | No | ambiente | Si | No | Si | Si
Note on C3: Usuario: Desbaste con papeles de Csi de granulometría decreciente #120 a 1500 + Pulido con diamante 1µm
Note on C11: Usuario: Desbaste con papeles de Csi de granulometria decreciente hasta #500
Note on C13: Usuario: Decapado quimico por 2 segundos con HF:HNO3:H2O 1:4:5
Note on C15: Usuario: Desengrado en ultrasonido con metanol, seguido por isopropanol y acetona (10 minutos cada reactivo)